## Sheet1
油（油气）滑铸造工装技术要求
项目 | 内容 | 技术要求
|  | 203 | 228 | 270 | 320 | 486 | 合计
通用 要求 | 需求量 | 2 | 2 | 1 | 1 | 1 | 7
| 类型 | 油气滑 | 油气滑 | 油气滑 | 油气滑 | 油滑
| 重量（7米）/吨 | 35 | 37 | 43.5 | 43 | 42
设计 要求 | 适用合金 | 3xxx/5xxx /6xxx/7xxx | 3xxx/5xxx /6xxx/7xxx | 3xxx/5xxx /6xxx/7xxx | 3xxx/5xxx /6xxx | 3xxx/5xxx /6xxx
| 铸造速度(6xxxx) | >95mm/mim | >85mm/mim | >65mm/min | >60mm/min | >38mm/min
| 石墨环使用寿命 | >350铸次 | >350铸次 | >350铸次 | >350铸次 | >350铸次
| 转接板使用寿命 | >600铸次 | >600铸次 | >600铸次 | >600铸次 | >600铸次
| 引锭头使用寿命 | >1年 | >1年 | >1年 | >1年 | >1年
| 水箱防锈保质期 | >2年 | >2年 | >2年 | >2年 | >2年
| 保温帽使用寿命 | >2年 | >2年 | >2年 | >2年 | >2年
质量 要求 | 直径偏差 | 0.8 | 1 | 1 | 1 | 2
| 弯曲度 | <1mm/m， <3mm/6m | <1mm/m， <3mm/6m | <1mm/m， <3mm/6m | <1mm/m， <3mm/6m | <1mm/m， <3mm/6m
| 拉痕深度 | <0.5mm | <0.5mm | <0.5mm | <0.5mm | <0.5mm
| 成层/冷隔 | <0.5mm | <0.5mm | <0.5mm | <0.5mm | <0.5mm
| 表面缩孔深度 | <0.5mm | <0.5mm | <0.5mm | <0.5mm | <0.5mm
| 表面金属瘤深度 | <0.5mm | <0.5mm | <0.5mm | <0.5mm | <0.5mm
| 裂纹 | 不允许 | 不允许 | 不允许 | 不允许 | 不允许
| 气孔 | 不允许 | 不允许 | 不允许 | 不允许 | 不允许
| 光亮晶 | 不允许 | 不允许 | 不允许 | 不允许 | 不允许
| 羽毛晶 | 不允许 | 不允许 | 不允许 | 不允许 | 不允许
| 金属/非金属夹杂 | 不允许 | 不允许 | 不允许 | 不允许 | 不允许
| 粗大金属化合物/化合物偏析 | 不允许 | 不允许 | 不允许 | 不允许 | 不允许
| 疏松 | 一级 | 一级 | 一级 | 一级 | 一级
| 低倍晶粒度 | 一级 | 一级 | 一级 | 一级 | 一级
| 偏析层（单边） | <0.5mm | <0.5mm | <0.8mm | <0.8mm | <3mm
| 除偏析层外的异色区域 （暗带/亮带） | 不允许 | 不允许 | 不允许 | 不允许 | 不允许
| 铸造成品率 | >96.5% | >96.5% | >96.5% | >96.5% | >96.5%
其他 要求 | 1.其他质量要求按YS/T 67-2018 《变形铝及铝合金圆铸锭》执行； 2.油气滑模盘铸造过程中，保温帽内不允许形成渣垢； 3.流道设计应充分考虑漏铝时能够快速稳定封堵； 4.设计、制造、调试符合GB 30078-2013《变形铝及铝合金铸锭安全生产规范》和DB44/T 2480-2024《铝及铝合金深井铸造安全技术规范》
验收 要求 | 1. 验收合金：合金①——Al-0.6Si-0.2Fe-0.25Cu-0.1Mn-1.0Mg-0.2Cr、合金②——Al-1.2Si-0.2Fe-0.1Cu-0.8Mn-1.0Mg-0.15Cr、合金③——0.15Cu-0.15Mn-0.8Mg-0.2Cr-6.0Zn-0.2Zr、合金④——Al-0.2Fe-0.5Si-0.1Mn-0.6Mg； 2. Φ203、Φ228、Φ270模盘生产合金①连续4炉次合格，生产合金②连续4炉次合格，生产合金③连续2炉次合格，若1月内合金③计划不足，以合金②代替； 3. Φ320、Φ486模盘生产合金①连续5炉次合格，生产合金②连续5炉次合格； 4. 必要时由需方将2~3炉次合金①、合金②由合金④代替； 5. 验收不合格处置。供方提供调试期间所需的工艺条件（气体压力、铝液温度、水流量、模盘预热等），需方负责满足调试基本条件。每个规格生产15炉次内需调试合格，生产15炉次后仍不能满足质量要求的，按原价退回不合格模盘。